## Plan1
Dosagem empirica baseada no método da Associação Brasileira de Cimento Portland
| fck(Mpa) | a/c | fck (Kg/cm²) |  |  | relação água cimento = | a/c | 0.45
| 13.734 | 0.8 | 140
| 15.696 | 0.75 | 160
| 18.1485 | 0.7 | 185
| 20.601 | 0.65 | 210
| 23.544 | 0.6 | 240
| 26.9775 | 0.55 | 275
| 30.9015 | 0.5 | 315
| 35.316 | 0.45 | 360
| 40.7115 | 0.4 | 415
| 41.624375 | 0.35 | 424.3056
| 44.93525 | 0.3 | 458.0556
| 48.246125 | 0.25 | 491.8056 |  |  |  | seca
plástica
|  | Dimensão máxima do agregado graúdo(mm) |  |  |  |  | fluida
Aspecto do croncreto recém misturado | Consistência | Pedrisco | Pedr + Brit 1 | Brita 1 | Brit1 + Brit2 | Brita 2
|  | 9.5 | 19 | 25 | 32 | 38 | Ca (l/m³) | 190
seco | 1 | 220 | 195 | 190 | 185 | 180
mole | 2 | 225 | 200 | 195 | 190 | 185
bem mole | 3 | 230 | 205 | 200 | 195 | 190
|  |  | Cc=(Ca) / (a/c) |  | Consumo de cimento = |  | Cc (kg/m³) | 422.2222
Dimensão máxima do agregado graúdo (mm)
|  | Pedrisco | Pedr + Brit 1 | Brita 1 | Brit1 + Brit2 | Brita 2
Tipo de areia | MF | 9.5 | 19 | 25 | 32 | 38 | Vc (m³) | 0.715
areia fina mal graduada | 1.8 | 0.645 | 0.77 | 0.795 | 0.82 | 0.845
areia fina bem graduada | 2 | 0.625 | 0.75 | 0.775 | 0.8 | 0.825
areia média fina mal graduada | 2.2 | 0.605 | 0.73 | 0.755 | 0.78 | 0.805
areia média fina bem graduada | 2.4 | 0.585 | 0.71 | 0.735 | 0.76 | 0.785
areia média mal graduada | 2.6 | 0.565 | 0.69 | 0.715 | 0.74 | 0.765
areia média bem graduada | 2.8 | 0.545 | 0.67 | 0.695 | 0.72 | 0.745
areia média grossa bem graduada | 3 | 0.525 | 0.65 | 0.675 | 0.7 | 0.725
areia média grossa mal graduada | 3.2 | 0.505 | 0.63 | 0.655 | 0.68 | 0.705
areia grossa bem graduada | 3.4 | 0.485 | 0.61 | 0.635 | 0.66 | 0.685
areia grossa mal graduada | 3.6 | 0.465 | 0.59 | 0.615 | 0.64 | 0.665
| Cb=Vc x Mc (kg/m³) |  | se não existir Mc adotar 1500 |  |  |  | Cb (kg/m³) | 1072.5
| Vm=1-(Cc/rc+Cb/rb+Ca/ra) |  | se não existir rc e rb adotar 3100 e 2630 respectivamente |  |  |  | Vm (kg/m³) | 0.2660046
| Cm=rm x Vm |  | se não existir rm adotar 2530 |  |  |  | Cm (kg/m³) | 672.9917
Traço em massa:
1: Cm/Cc: Cb/Cc: Ca/Cc
Material criado exclusivamente para PEC MAQ formas.
Dúvidas ligue: (11) 3731-2923 c/ Eduardo

## Plan2
FORMULÁRIO PARA DOSAGEM DE CONCRETO SEM ADIÇÕES QUÍMICAS
Valores recomendados
entre com a resistência à compressão do concreto em MPa |  |  |  |  | 40 | 14 à 48 Mpa
entre com a consistência requerida do concreto fresco |  |  |  |  | 1 | seco para reduzir o consumo de cimento
entre com a dimensão máxima da brita em mm |  |  |  |  | 25 | 25 para Brita 1
entre com o módulo de finura da areia |  |  |  |  | 2.6 | 2,6 para areia média
entre com a massa unitária compactada seca da areia em kg/m³ |  |  |  |  | 1450 | 1450 para areia média, 1470 para areia grossa, 1430 para areia fina
entre com a massa unitária compactada seca da brita em kg/m³ |  |  |  |  | 1500 | 1500 para brita1, 1520 para brita 2, 1480 para pedrisco
entre com a massa específica do cimento em kg/m³ |  |  |  |  | 3100 | 3100 para cimentos CPIII, CPI, CPII - 32
entre com a massa específica da areia em kg/m³ |  |  |  |  | 2530 | 2530 para areia média, 2580 para areia grossa, 2500 para areia fina
entre com a massa específica da brita em kg/m³ |  |  |  |  | 2630 | 2630 para brita1, 2650 para brita2, 2600 para pedrisco
Traço em massa (kg): |  |  |  | Traço em volume (litros):
cimento | areia | brita | água | cimento | areia | brita | água
1 | 1.593928 | 2.540132 | 0.45 | 1 saco | 54.96302 | 84.67105 | 22.5
ESTE PROGRAMA SERVE APENAS PARA CONCRETOS CONFECCIONADOS COM CIMENTOS DE CLASSE DE 32 MPa
É RECOMENDÁVEL FAZER UMA VERIFICAÇÃO DE TRAÇO E CORRIGIR A QUANTIDADE DE ÁGUA SE NECESSÁRIO.