## 입출력
■. | ITEM 명 : | [5 empty] | 날짜:
[5 empty] | ① |  |  | ETR
②
③
④
G/P
⑤
PACK
■ | 입출력값
구간 | 입력조건 |  | 기호 | 단위 | 입력값 | 참고 | 출력값 |  |  | ◆표#1.PIPE SIZE 선정표 |  |  |  |  | ◆식#1.Qm:유량［g/min］
생 | POLYMER 점도 |  | μ | ［POISE］ |  | 표#2참고 | 압손 | 유속 | 체류시간 | (PIPE 내경［cm］) |  |  |  |  | De·ｘ·ｙ·B
산 | 밀도 |  | S | ［g/cc］ |  | 표#2참고 | ［㎏/㎠］ | ［cm/sec］ | ［sec］ | PIPE | 스케쥴 |  |  |  | 9000
| 유량(ETR) |  | Q | ［cc/min］ |  | 식#1참고 |  |  |  | 호칭경 | 20 | 40 | 80 | 160
① | LINE 길이 |  | L1 | ［cm］ |  |  | #DIV/0! | #DIV/0! | #DIV/0! | 6A | 0.75 | 0.71 | 0.57
| PIPE SIZE |  | D1 | ［cm］ |  | 표#1참고 |  |  |  | 8A | 0.98 | 0.94 | 0.78 |  |  | De:DENER
| BRANCH 수 |  | N2 | ［개］ |  |  | #DIV/0! | #DIV/0! | #DIV/0! | 10A | 1.33 | 1.27 | 1.09 |  |  | ｘ:사속
② | LINE 길이 |  | L2 | ［cm］ | [5 empty] | 15A | 1.67 | 1.61 | 1.43 | 1.23 |  | ｙ:연신비(SDY는 1임)
| PIPE SIZE |  | D2 | ［cm］ | [5 empty] | 20A | 2.22 | 2.14 | 1.94 | 1.62 |  | B :COP수
| BRANCH 수 |  | N3 | ［개］ |  |  | #DIV/0! | #DIV/0! | #DIV/0! | 25A | 2.8 | 2.72 | 2.5 | 2.12
③ | LINE 길이 |  | L3 | ［cm］ | [5 empty] | 32A | 3.67 | 3.55 | 3.29 | 2.99
| PIPE SIZE |  | D3 | ［cm］ | [5 empty] | 40A | 4.26 | 4.12 | 3.84 | 3.44 | Qv:유량［cc/min］
| BRANCH 수 |  | N4 | ［개］ |  |  | #DIV/0! | #DIV/0! | #DIV/0! | [5 empty] | Qm
④ | LINE 길이 |  | L4 | ［cm］ | [5 empty] | ◆표#2.POLYMER 점도및 밀도 |  |  |  |  | ρ | ρ:POLYMER 밀도［g/cc］
| PIPE SIZE |  | D4 | ［cm］ | [7 empty] | POLYESTER |  | NYLON
G/P전단압계 |  |  | ①∼④ |  |  |  | #DIV/0! |  | #DIV/0! | 점도 |  | 2450 |  | 700∼1000 | = A·B·C·N［cc/min］
| BRANCH 수 |  | N5 | ［개］ |  |  | #DIV/0! | #DIV/0! | #DIV/0!
⑤ | LINE 길이 |  | L5 | ［cm］ | [11 empty] | A:G/P토출량［cc/rev］
| PIPE SIZE |  | D5 | ［cm］ | [5 empty] | *.NYLON-66의 점도:4500 | [5 empty] | B:STREAM수(G/P OUTLET수)
C:G/P총 수량
합계 |  |  | ①∼⑤ |  |  |  | #DIV/0! |  | #DIV/0! | [6 empty] | N:사용 RPM
주의)입출력값외에 FORMAT을 변경하지 마세요
4.S/B POLYMER LINE 계산 PROGRAM 사용 설명서
| 순서 | 입력내용
| 1 | ITEM명과 날짜를 입력한다.(모든 입력 CELL은 화면의 노란색임)
| 2 | 사용 POLYMER 점도및 밀도를 표#2에서 찾아 입력한다.
| 3 | ETR 토출량을 식#1을 사용하여 구하고 입력한다.
| 4 | 구간①의 LINE길이를 도면상계산값 또는 실측값을 입력한다.
| 5 | 구간①의 PIPE SIZE를 표#1을 참고하여 입력한다.
표#1에서 해칭된 부분의 LINE SCH'이 현실적으로 적용가능한 값임.
| 6 | 구간②의 BRANCH수(구간①에서 구간②로 넘어갈때 분지되는 LINE수)를
입력한다
| 7 | 이후의 입력은 구간①과 동일함.
註1)모든 입력값의 단위를 정확하게 확인하여 입력할 것
註2)G/P 전단의 각 구간은 ④구간까지 입력할 수 있으며 만약 ③구간이나
②구간으로 입력이 끝나는 경우는 다음과같이 입력바람
|  | BRANCH 수 |  | N4 | ［개］ | 1 | ★이렇게 하는 이유는
| ③④ | LINE 길이 |  | L4 | ［cm］ | 0 | PROGRAM 기술적인 한계가
|  | PIPE SIZE |  | D4 | ［cm］ | 10000 | 있어서이며 그계산값을
"0"으로 하는것외에 특별한
의미는 없슴.
註3)G/P 후단은 반드시 ⑤구간에 입력할것.
S/BLOCK POLYMER LINE
계산 PROGRAM (CAE)
=
OR
밀도
1.17
0.96
=

## 공식
5.계산공식 설명
■.압손(△P)계산식
하겐-포아젤 방정식(HAGEN-POISEUILLE EQUATION)
DATA 입력의 편의를 위하여
단위 조작을 하게되면
1.점도μ (［Poise］→［Kgf·sec/㎡］)
정의에 의해
1［Poise］=1［g/cm·sec］
=0.001［Kg］/0.01［m］·［sec］
=0.1［kg/m·sec］
윗식을 중력계(공학)단위로 바꾸면
0.1［kgf］
9.8［m/sec ］·［m］·［sec］
= 0.0102［kgf·sec/㎡］
= 0.0102×0.0001［kgf·sec/c㎡］
= 1.02×10 ［kgf·sec/c㎡］
2.유량Q (［cc/min］→［㎤/sec］)
1［cc/min］=1［㎤/min］
=1［㎤］/60［sec］
=1/60［㎤/sec］
=0.0167［㎤/sec］
상기 식에 μ,Q의 단위환산한 값을 대입하면 다음의 식이됨.
■.유속(V)계산식
비압축성 유체에서
Q = A·V
Q
A
| 4Q | 4Q［cc/min］ 4Q［㎤/sec］ | Q
| πd | πd ［c㎡］ π· 60·d ［c㎡］ | 15·π·d
Q:유량
A:POLYMER LINE 단면적(내경)
V:유속
■.체류시간(T)계산식
| L | L［cm］ L
| V | V［cm/sec］ V
128×μ×L×Q
△P = ［kgf/cm ］
π×d
4
2
=
-6
128×1.02×10 ［kgf·sec/c㎡］μ×［cm］L×0.0167［㎤/sec］Q
△P =
π×d ［cm ］
2.176×10 ×μLQ
= ［kgf/cm ］
π×d
-6
4
4
4
2ㅎㅎ
2
-6
①
②①
식에
①
②①
V =
2
=
T =
2
2
=
=
=
［cm/sec］
2
=
［sec］
=