## Sheet1
EXTRUDER SCREW 제작및 개선시방서
1.적용범위
당공장 방사공정에 설치되어 있는 EXTRUDER SCREW 제작전반및 개선에 적용
할수있다
2.제작방법및 개선방법
1)MAKER측은 계약체결후 EXTRUDER SCREW 제작및 개선관한도면을 10일이내
원사보전G으로 제출해야하고,도면승인후 제작에착수한다(치수명확한 도면제시)
2)MAKER측은 재료검사 성적표(MILL SHEET)제출승인을 받는다
3.검사방법
1)MAKER측은 ETR SCREW 제작완료후 필히 검사를 받아야한다
2)제작완료후 검수는 원사보전그룹에서 확인후 반입한다
3)MAKER측은 검수가능일 3일전에 FAX로 KOLON에 요청한다
4.검사기준
1)FLIGHT부 COLMONOY#53을 0.3M/M이상 HEAD FACING
2)동심도:외경및 골부분 0.02M/M이내
3)진직도:길이전체 0.02M/M이내
4)조도:외경및 골부분 0.8S
5.개선방법
1)PIN TYPE의 ①METERING SECTION 에 PIN 제거(1줄1곳,2줄3곳)
②METERING 부 FLUIGHT 가 중간 끊어진곳 COLMONOY#56
0.3M/M 이상 COATING후 표면은 HARD CR 도금후연마
2)검사방법: 4항참조
6.기 타
1)당사의 지정된 장소에 하차하며 소요되는 요금은 제작업체에서부담한다
2)제작상 문제점이 발생될시 KOLON 담당자와 협의한다