## 용접봉
용접봉 선정기준 및 유의사항 요약
1. 용접봉의 중요성
1) 열매 배관계 및 압력용기 등의 제작 또는 유지보수시 수반되는 용접작업은 특히 중요하며,
용접결함이 발생된 경우 생산설비의 가동중단은 물론 화재 및 재해의 위험이 증가된다
2) 용접작업중 간과할수 있는 항목중 용접봉의 선정이 잘못되었을 경우, 용접결함의 직접적인
원인이 될 수 있습니다
3) 아래 사항은 기본적인 용접봉 선정 기준을 요약하였고, 용접작업시 확인 및 참조바랍니다
2. 용접봉 선정기준
1) 스테인레스강 (stainless steel)
| 용접봉 | 주요성분 | 용접 대상 재질 | REMARKS
| 308 | Cr(18%),Ni(8%) | SUS304 용접시 사용
| 316 | Cr(18%),Ni(12%),Mo(2%) | SUS316 용접시 사용
| 309 | Cr(22%),Ni(12%) | 스테인레스강과 탄소강 용접시 사용
| 308L,309L,316L | 저탄소계
※ 용접봉의 규격번호는 제조업체별로 약간의 차이가 있어, 비교확인이 필요함
2) 탄소강 (carbon steel)
| 용접봉 | 주요 성분 | 용접 대상 재질 | REMARKS
| CR | 일반용 | 일반 연강 용접용 (배관, 철골)
| CS | 고장력용 | 350℃이하의 고온,고압설비 용접용 | ex) CS-200
| 7016 | 고장력용 | 300℃이상의 고온,고압설비 용접용
가열/냉각 반복되는 중합관,열교환기
3. 용접관련 참조사항.
1) SUS316 소재는 몰리브덴(Mo)을 함유하고 있어, 308 용접봉을 사용할 경우, 용접 BEAD 부분에
급격한 CRACK을 유발할 수가 있어, 반드시 316 또는 316L 용접봉을 사용해야 한다
※ 만일, 소재의 확인이 곤란할 경우 (SUS304 또는 SUS316 ?) 316L 용접봉을 사용한다
2) FLANGE의 SUS LINING 또는 DEPOSIT 작업시 탄소강과 스테인레스강의 경계층은 309 용접봉으로
초층용접후, 308 또는 316 용접봉을 사용한다
3) 7016 용접봉은 고기능의 용접사가 작업을 해야하며, 반드시 아래 사항에 준해 작업할 것
- 7016 용접봉은 저수소계 피복제를 사용하며, 작업성이 좋지않아 용접 BEAD가 다소 거칠다
- 7016 용접봉은 반드시 용접봉건조기를 사용하고, 용접 직전에 꺼내 사용한다
※ 만일 습기가 있으면, 기포가 발생하여 PIN HOLE 결함의 원인이 된다
- 용접 소재는 항상 예열후 용접실시하고, 용접후에는 후열처리 및 보온 서냉이 필요하다
4. 용접봉의 건조는 왜 필요한가 ?
1) 용접의 첫째는 용접봉 건조이며, 용접봉의 건조 보관사용은 용접기능사의 기본이다
2) 용접부의 기포(BLOW HOLE)와 균열(CRACK)을 방지하여 완전한 용접이 보장된다
3) 용접부의 강도가 보장되고, 용접 BEAD가 매끈하게 된다
4) 작업능률이 증가하고, 용접봉 접촉시 붙지 않는다 (온도차가 있으면 용접봉이 붙는다)
5) 건조된 용접봉은 전기절연저항이 매우 높아 안전하게 사용할 수 있다
6) 용접봉의 손실을 막아준다. 습기에 노출된 용접봉은 가능한 사용을 하지 말것